## Médias
Nome comum: | Maçaranduba
Nome científico: | Manilkaraspp
dicotiledônea
ρap= | 1143 | kg/m3 | massa específica aparente a 12% de umidade
fc= | 82.9 | MPa | resistência à compressão paralela às fibras
ft= | 138.5 | MPa | resistência à tração paralela às fibras
ftn= | 5.4 | MPa | resistência à tração normal às fibras
fv= | 14.9 | MPa | resistência ao cisalhamento
Ec= | 22733 | MPa | módulo de elasticidade longitudinal obtido no ensaio de compressão paralela às fibras

## mad
Nome comum | Nome científico | ρap(12%) | fc(MPa) | ft(MPa) | ftn(MPa) | fv(MPa) | Ec(MPa) | Classificação | n
Angelim-araroba | Votaireopsisararoba | 688 | 50.5 | 69.2 | 3.1 | 7.1 | 12876 | dicotiledônea | 1
Angelim-ferro | Hymenolobiumspp | 1170 | 79.5 | 117.8 | 3.7 | 11.8 | 20827 | dicotiledônea | 2
Angelim-pedra | Hymenolobiumpetraeum | 694 | 59.8 | 75.5 | 3.5 | 8.8 | 12912 | dicotiledônea | 3
Angelim-pedraVerdadeiro | Diniziaexcelsa | 1170 | 76.7 | 104.9 | 4.8 | 11.3 | 16694 | dicotiledônea | 4
Branquilho | Termilaliaspp | 803 | 48.1 | 87.9 | 3.2 | 9.8 | 13481 | dicotiledônea | 5
Cafearana | Andiraspp | 677 | 59.1 | 79.7 | 3 | 5.9 | 14098 | dicotiledônea | 6
Canafistula | Cassiaferruginea | 871 | 52 | 84.9 | 6.2 | 11.1 | 14613 | dicotiledônea | 7
CascaGrossa | Vochysiaspp | 801 | 56 | 120.2 | 4.1 | 8.2 | 16224 | dicotiledônea | 8
Castelo | Gossypiospermumpraecox | 759 | 54.8 | 99.5 | 7.5 | 12.8 | 11105 | dicotiledônea | 9
Catiúba | Qualeaparaensis | 1221 | 83.8 | 86.2 | 3.3 | 11.1 | 19426 | dicotiledônea | 10
CedroAmargo | Cedrellaodorata | 504 | 39 | 58.1 | 3 | 6.1 | 9839 | dicotiledônea | 11
CedroDoce | Cedrellaspp | 500 | 31.5 | 71.4 | 3 | 5.6 | 8058 | dicotiledônea | 12
Champagne | Dipterysodorata | 1090 | 93.2 | 133.5 | 2.9 | 10.7 | 23002 | dicotiledônea | 13
Cupiúba | Goupiaglabra | 838 | 54.4 | 62.1 | 3.3 | 10.4 | 13627 | dicotiledônea | 14
E.Alba | Eucalyptusalba | 705 | 47.3 | 69.4 | 4.6 | 9.5 | 13409 | dicotiledônea | 15
E.Camaldulensis | Eucalyptuscamaldulensis | 899 | 48 | 78.1 | 4.6 | 9 | 13286 | dicotiledônea | 16
E.Citriodora | Eucalyptuscitriodora | 999 | 62 | 123.6 | 3.9 | 10.7 | 18421 | dicotiledônea | 17
E.Cloeziana | Eucalyptuscloeziana | 822 | 51.8 | 90.8 | 4 | 10.5 | 13963 | dicotiledônea | 18
E.Dunnii | Eucalyptusdunnii | 690 | 48.9 | 139.2 | 6.9 | 9.8 | 18029 | dicotiledônea | 19
E.Grandis | Eucalyptusgrandis | 640 | 40.3 | 70.2 | 2.6 | 7 | 12813 | dicotiledônea | 20
E.Maculata | Eucalyptusmaculata | 931 | 63.5 | 115.6 | 4.1 | 10.6 | 18099 | dicotiledônea | 21
E.Maidene | Eucalyptusmaidene | 924 | 48.3 | 83.7 | 4.8 | 10.3 | 14431 | dicotiledônea | 22
E.Microcorys | Eucalyptusmicrocorys | 929 | 54.9 | 118.6 | 4.5 | 10.3 | 16782 | dicotiledônea | 23
E.Paniculata | Eucalyptuspaniculata | 1087 | 72.7 | 147.4 | 4.7 | 12.4 | 19881 | dicotiledônea | 24
E.Propinqua | Eucalyptuspropinqua | 952 | 51.6 | 89.1 | 4.7 | 9.7 | 15561 | dicotiledônea | 25
E.Punctata | Eucalyptuspunctata | 948 | 78.5 | 125.6 | 6 | 12.9 | 19360 | dicotiledônea | 26
E.Saligna | Eucalyptussaligna | 731 | 46.8 | 95.5 | 4 | 8.2 | 14933 | dicotiledônea | 27
E.Tereticornis | Eucalyptustereticornis | 899 | 57.7 | 115.9 | 4.6 | 9.7 | 17198 | dicotiledônea | 28
E.Triantha | Eucalyptustriantha | 755 | 53.9 | 100.9 | 2.7 | 9.2 | 14617 | dicotiledônea | 29
E.Umbra | Eucalyptusumbra | 889 | 42.7 | 90.4 | 3 | 9.4 | 14577 | dicotiledônea | 30
E.Urophylla | Eucalyptusurophylla | 739 | 46 | 85.1 | 4.1 | 8.3 | 13166 | dicotiledônea | 31
GarapaRoraima | Apuleialeiocarpa | 892 | 78.4 | 108 | 6.9 | 11.9 | 18359 | dicotiledônea | 32
Guaiçara | Luetzelburgiaspp | 825 | 71.4 | 115.6 | 4.2 | 12.5 | 14624 | dicotiledônea | 33
Guarucaia | Peltophorumvogelianum | 919 | 62.4 | 70.9 | 5.5 | 15.5 | 17212 | dicotiledônea | 34
Ipê | Tabebuiaserratifolia | 1068 | 76 | 96.8 | 3.1 | 13.1 | 18011 | dicotiledônea | 35
Jatobá | Hymenaeaspp | 1074 | 93.3 | 157.5 | 3.2 | 15.7 | 23607 | dicotiledônea | 36
Louro-preto | Ocoteaspp | 684 | 56.5 | 111.9 | 3.3 | 9 | 14185 | dicotiledônea | 37
Maçaranduba | Manilkaraspp | 1143 | 82.9 | 138.5 | 5.4 | 14.9 | 22733 | dicotiledônea | 38
Mandioqueira | Qualeaspp | 856 | 71.4 | 89.1 | 2.7 | 10.6 | 18971 | dicotiledônea | 39
OiticicaAmarela | Clarisiaracemosa | 756 | 69.9 | 82.5 | 3.9 | 10.6 | 14719 | dicotiledônea | 40
Pinho-do-paraná | Araucaria angustifólia | 580 | 40.9 | 93.1 | 1.6 | 8.8 | 15225 | conífera | 44
Pinus bahamensis | Pinus caribea var.bahamensis | 537 | 32.6 | 52.7 | 2.4 | 6.8 | 7110 | conífera | 46
Pinus caribea | Pinus caribea var.caribea | 579 | 35.4 | 64.8 | 3.2 | 7.8 | 8431 | conífera | 45
Pinus elliottii | Pinus elliottii var.elliottii | 560 | 40.4 | 66 | 2.5 | 7.4 | 11889 | conífera | 47
Pinus hondurensis | Pinus caribea var.hondurensis | 535 | 42.3 | 50.3 | 2.6 | 7.8 | 9868 | conífera | 48
Pinus oocarpa | Pinus oocarpa shiede | 538 | 43.6 | 60.9 | 2.5 | 8 | 10904 | conífera | 49
Pinus taeda | Pinus taeda L. | 645 | 44.4 | 82.8 | 2.8 | 7.7 | 13304 | conífera | 50
Quarubarana | Erismauncinatum | 544 | 37.8 | 58.1 | 2.6 | 5.8 | 9067 | dicotiledônea | 41
Sucupira | Diplotropisspp | 1106 | 95.2 | 123.4 | 3.4 | 11.8 | 21724 | dicotiledônea | 42
Tatajuba | Bagassaguianensis | 940 | 79.5 | 78.8 | 3.9 | 12.2 | 19583 | dicotiledônea | 43